## Sheet1
ShengAo工業用ブレードの生産・供給能力リスト
エンジニア連絡先： 周エンジニア 電話番号： +86 13696731068 Whatsapp: +86 15212349604 メールアドレス： jack@shenaozg.com 公式ウェブサイト： https://bladesg.com/ ファイル容量が大きいため、一部のみのアップロードとなります。その他の製品の詳細や製品実物画像が必要な場合は、当社エンジニアまでお問い合わせください。 サンプル製作に対応、1点からの受注可能です。インクブレードは在庫あり。その他は在庫なし、受注生産となります。
番号 | 画像 | モデルナンバー | ブレード種類 | ブレード寸法 | 月間生産能力 | 材質 | 生産・手配リードタイム | OEM対応 | 包装 | 適用産業 | 在庫状況
1 | 製品実写画像／技術図面の提供 | SA-CB-TC-01 | 炭化タングステン円形ブレード | Φ100x3x20mm（カスタマイズ可） | レギュラー款 9000 件、カスタム款 3500 件 | タングステンカーバイド（YG8） | 標準品 7-10 稼働日、カスタム品 15-22 稼働日 | 可 | 輸出規格木箱＋エアキャップ緩衝材 | 製紙包装、電子材料スリット | 図面／見本による受注生産
2 | 製品実写画像／技術図面の提供 | SA-CB-HSS-02 | 高速鋼円形ブレード | Φ150x4x25mm（カスタマイズ可） | レギュラー款 8500 件、カスタム款 3200 件 | 高速度鋼（M2） | 標準品 6-9 稼働日、カスタム品 12-18 稼働日 | 可 | 輸出規格木箱＋エアキャップ緩衝材 | 繊維生地カット、薄膜スリット | 図面／見本による受注生産
3 | 製品実写画像／技術図面の提供 | SA-CB-SS-03 | ステンレス鋼円形ブレード | Φ80x2x16mm（カスタマイズ可） | レギュラー款 8000 件、カスタム款 3000 件 | 304ステンレス鋼 | 標準品 5-8 稼働日、カスタム品 10-15 稼働日 | 可 | 輸出規格木箱＋エアキャップ緩衝材 | 食品加工、製薬業界 | 図面／見本による受注生産
4 | 製品実写画像／技術図面の提供 | SA-SB-CR12-04 | 単軸シュレッダーブレード | 200x100x20mm（カスタマイズ可） | レギュラー款 6000 件、カスタム款 2500 件 | Cr12MoV | 標準品 8-12 稼働日、カスタム品 15-25 稼働日 | 可 | 輸出規格木箱＋エアキャップ緩衝材 | プラスチックリサイクル、都市固体廃棄物処理 | 図面／見本による受注生産
5 | 製品実写画像／技術図面の提供 | SA-SB-SKD11-05 | 二軸シュレッダーブレード | 180x80x16mm（カスタマイズ可） | レギュラー款 5500 件、カスタム款 2200 件 | SKD11 | 標準品 9-13 稼働日、カスタム品 16-28 稼働日 | 可 | 輸出規格木箱＋エアキャップ緩衝材 | 木材加工、廃家具破砕 | 図面／見本による受注生産
6 | 製品実写画像／技術図面の提供 | SA-SB-AL-06 | 合金鋳込みシュレッダーブレード | 220x120x25mm（カスタマイズ可） | レギュラー款 5000 件、カスタム款 2000 件 | 合金鋼 + タングステンカーバイド鋳込み | 標準品 10-14 稼働日、カスタム品 18-30 稼働日 | 可 | 輸出規格木箱＋エアキャップ緩衝材 | 金属廃材、廃鋼シュレッド | 図面／見本による受注生産
7 | 製品実写画像／技術図面の提供 | SA-GB-HSS-07 | プラスチックペレットミル用直刃ブレード | 150x80x2.5mm（カスタマイズ可） | レギュラー款 9000 件、カスタム款 4000 件 | 高速度鋼（HSS） | 標準品 5-10 稼働日、カスタム品 10-18 稼働日 | 可 | 輸出規格木箱＋エアキャップ緩衝材 | プラスチックフィルム造粒、PETボトルリサイクル | 図面／見本による受注生産
8 | 製品実写画像／技術図面の提供 | SA-GB-SKD11-08 | プラスチックペレットミル用斜刃ブレード | 160x90x3mm（カスタマイズ可） | レギュラー款 8500 件、カスタム款 3800 件 | SKD11 | 標準品 6-11 稼働日、カスタム品 12-20 稼働日 | 可 | 輸出規格木箱＋エアキャップ緩衝材 | プラスチックパイプ造粒、ゴム加工 | 図面／見本による受注生産
9 | 製品実写画像／技術図面の提供 | SA-GB-D2-09 | 重型プラスチックペレットミルブレード | 180x100x4mm（カスタマイズ可） | レギュラー款 7500 件、カスタム款 3300 件 | D2鋼 | 標準品 7-12 稼働日、カスタム品 14-22 稼働日 | 可 | 輸出規格木箱＋エアキャップ緩衝材 | 厚肉プラスチック、エンジニアリングプラスチック造粒 | 図面／見本による受注生産
10 | 製品実写画像／技術図面の提供 | SA-STB-TC-10 | 炭化タングステンバーブレード | 300x20x3mm（カスタマイズ可） | レギュラー款 6500 件、カスタム款 2800 件 | タングステンカーバイド（TC） | 標準品 8-13 稼働日、カスタム品 16-25 稼働日 | 可 | 輸出規格木箱＋エアキャップ緩衝材 | 電子材料、電池電極スリット | 図面／見本による受注生産
11 | 製品実写画像／技術図面の提供 | SA-STB-HSS-11 | 高速鋼バーブレード | 250x15x2mm（カスタマイズ可） | レギュラー款 7000 件、カスタム款 3000 件 | 高速度鋼（M35） | 標準品 7-11 稼働日、カスタム品 13-20 稼働日 | 可 | 輸出規格木箱＋エアキャップ緩衝材 | 紙スリット、ラベル印刷 | 図面／見本による受注生産
12 | 製品実写画像／技術図面の提供 | SA-SCB-9CrSi-12 | 45°ジグザグカッターブレード | Φ200x5x30mm（カスタマイズ可） | レギュラー款 5500 件、カスタム款 2300 件 | 9CrSi | 標準品 8-12 稼働日、カスタム品 15-22 稼働日 | 可 | 輸出規格木箱＋エアキャップ緩衝材 | 繊維生地、不織布カット | 図面／見本による受注生産
13 | 製品実写画像／技術図面の提供 | SA-SCB-Cr12-13 | 60°ジグザグカッターブレード | Φ250x6x35mm（カスタマイズ可） | レギュラー款 5000 件、カスタム款 2100 件 | Cr12MoV | 標準品 9-13 稼働日、カスタム品 16-24 稼働日 | 可 | 輸出規格木箱＋エアキャップ緩衝材 | 木材加工、バイオマスエネルギーカット | 図面／見本による受注生産
14 | 製品実写画像／技術図面の提供 | SA-GKB-SKD11-14 | プラスチッククラッシャーブレード | 140x70x2mm（カスタマイズ可） | レギュラー款 9500 件、カスタム款 4200 件 | SKD11 | 標準品 5-9 稼働日、カスタム品 10-16 稼働日 | 可 | 輸出規格木箱＋エアキャップ緩衝材 | プラスチックフィルム破砕、熱成型廃棄物処理 | 図面／見本による受注生産
15 | 製品実写画像／技術図面の提供 | SA-GKB-D2-15 | 重型プラスチッククラッシャーブレード | 170x85x3.5mm（カスタマイズ可） | レギュラー款 8000 件、カスタム款 3600 件 | D2鋼 | 標準品 6-10 稼働日、カスタム品 12-18 稼働日 | 可 | 輸出規格木箱＋エアキャップ緩衝材 | 厚手プラスチック部品、プラスチックパレット破砕 | 図面／見本による受注生産
16 | 製品実写画像／技術図面の提供 | SA-GU-HSS-16 | 高速鋼せん断機ブレード | 300x50x8mm（カスタマイズ可） | レギュラー款 3500 件、カスタム款 1600 件 | 高速度鋼（HSS） | 標準品 10-15 稼働日、カスタム品 18-28 稼働日 | 可 | 輸出規格木箱＋エアキャップ緩衝材 | 薄板カット、板金加工 | 図面／見本による受注生産
17 | 製品実写画像／技術図面の提供 | SA-GU-Cr12-17 | 合金せん断機ブレード | 400x60x10mm（カスタマイズ可） | レギュラー款 3000 件、カスタム款 1500 件 | Cr12MoV | 標準品 11-16 稼働日、カスタム品 20-30 稼働日 | 可 | 輸出規格木箱＋エアキャップ緩衝材 | 中厚板カット、鋼材せん断 | 図面／見本による受注生産
18 | 製品実写画像／技術図面の提供 | SA-CH-YG8-18 | 炭化タングステンチッパーブレード | 250x80x12mm（カスタマイズ可） | レギュラー款 4500 件、カスタム款 2200 件 | YG8タングステンカーバイド | 標準品 9-14 稼働日、カスタム品 16-25 稼働日 | 可 | 輸出規格木箱＋エアキャップ緩衝材 | 木材チップ化、OSB/MDF製造 | 図面／見本による受注生産
19 | 製品実写画像／技術図面の提供 | SA-CH-HSS-19 | 高速鋼チッパーブレード | 280x90x14mm（カスタマイズ可） | レギュラー款 4000 件、カスタム款 2000 件 | 高速度鋼（M2） | 標準品 8-13 稼働日、カスタム品 15-22 稼働日 | 可 | 輸出規格木箱＋エアキャップ緩衝材 | バイオマスチップ化、枝処理 | 図面／見本による受注生産
20 | 製品実写画像／技術図面の提供 | SA-PSB-150-20 | 150x80x2.5mm 空気圧ブレード | 150x80x2.5mm（固定規格） | レギュラー款 10000 件、カスタム款 3800 件 | 合金工具鋼 | 標準品 5-8 稼働日、カスタム品 10-15 稼働日 | 可 | 輸出規格木箱＋エアキャップ緩衝材 | 自動化カット設備、包装機械 | 図面／見本による受注生産
21 | 製品実写画像／技術図面の提供 | SA-PSB-200-21 | 200x100x3mm 空気圧ブレード | 200x100x3mm（固定規格） | レギュラー款 9000 件、カスタム款 3500 件 | Cr12MoV | 標準品 6-9 稼働日、カスタム品 12-18 稼働日 | 可 | 輸出規格木箱＋エアキャップ緩衝材 | 電子部品カット、薄膜裁断 | 図面／見本による受注生産
22 | 製品実写画像／技術図面の提供 | SA-HK-TC-22 | 炭化タングステンホットナイフ | 120x50x2mm（カスタマイズ可） | レギュラー款 6000 件、カスタム款 2800 件 | タングステンカーバイド | 標準品 8-12 稼働日、カスタム品 15-22 稼働日 | 可 | 輸出規格木箱＋エアキャップ緩衝材 | 化学繊維カット、熱可塑性材料裁断 | 図面／見本による受注生産
23 | 製品実写画像／技術図面の提供 | SA-HK-HSS-23 | 高速鋼ホットナイフ | 150x60x3mm（カスタマイズ可） | レギュラー款 5500 件、カスタム款 2500 件 | 高速度鋼 | 標準品 7-11 稼働日、カスタム品 13-20 稼働日 | 可 | 輸出規格木箱＋エアキャップ緩衝材 | プラスチックフィルム熱封カット、不織布成形 | 図面／見本による受注生産
24 | 製品実写画像／技術図面の提供 | SA-SSB-TC-24 | 炭化タングステンスリッターブレード | Φ120x2x22mm（カスタマイズ可） | レギュラー款 8500 件、カスタム款 3600 件 | タングステンカーバイド（TC） | 標準品 6-10 稼働日、カスタム品 12-18 稼働日 | 可 | 輸出規格木箱＋エアキャップ緩衝材 | 紙スリット、フィルムスリット | 図面／見本による受注生産
25 | 製品実写画像／技術図面の提供 | SA-SSB-HSS-25 | 高速鋼スリッターブレード | Φ140x3x24mm（カスタマイズ可） | レギュラー款 8000 件、カスタム款 3300 件 | 高速度鋼（M2） | 標準品 5-9 稼働日、カスタム品 10-16 稼働日 | 可 | 輸出規格木箱＋エアキャップ緩衝材 | 電子薄膜、テープスリット | 図面／見本による受注生産
26 | 製品実写画像／技術図面の提供 | SA-SPB-TC-26 | 異形炭化タングステンブレード | カスタム仕様 | レギュラー款 3000 件、カスタム款 1500 件 | タングステンカーバイド | 標準品 12-18 稼働日、カスタム品 20-30 稼働日 | 可 | 輸出規格木箱＋エアキャップ緩衝材 | 特殊成形カット、精密加工 | 図面／見本による受注生産
27 | 製品実写画像／技術図面の提供 | SA-SPB-SKD11-27 | 異形SKD11ブレード | カスタム仕様 | レギュラー款 2800 件、カスタム款 1400 件 | SKD11 | 標準品 10-16 稼働日、カスタム品 18-28 稼働日 | 可 | 輸出規格木箱＋エアキャップ緩衝材 | 非標準設備対応、特殊材料カット | 図面／見本による受注生産
28 | 製品実写画像／技術図面の提供 | SA-PKB-T8-28 | 高炭素鋼ペレットミルブレード | 130x60x2mm（カスタマイズ可） | レギュラー款 9000 件、カスタム款 3800 件 | T8高炭素鋼 | 標準品 5-8 稼働日、カスタム品 10-15 稼働日 | 可 | 輸出規格木箱＋エアキャップ緩衝材 | 一般プラスチック造粒、再生材加工 | 図面／見本による受注生産
29 | 製品実写画像／技術図面の提供 | SA-PKB-65Mn-29 | 65Mn鋼ペレットミルブレード | 140x70x2.5mm（カスタマイズ可） | レギュラー款 8500 件、カスタム款 3500 件 | 65Mnバネ鋼 | 標準品 6-9 稼働日、カスタム品 11-17 稼働日 | 可 | 輸出規格木箱＋エアキャップ緩衝材 | 低硬度プラスチック、発泡体造粒 | 図面／見本による受注生産
30 | 製品実写画像／技術図面の提供 | SA-SHB-TC-30 | 炭化タングステン単軸シュレッダーブレード | 250x120x20mm（カスタマイズ可） | レギュラー款 5000 件、カスタム款 2200 件 | タングステンカーバイド鋳込み | 標準品 10-15 稼働日、カスタム品 18-28 稼働日 | 可 | 輸出規格木箱＋エアキャップ緩衝材 | 硬質プラスチック、ナイロン破砕 | 図面／見本による受注生産
31 | 製品実写画像／技術図面の提供 | SA-SHB-H13-31 | H13鋼単軸シュレッダーブレード | 230x110x18mm（カスタマイズ可） | レギュラー款 4800 件、カスタム款 2100 件 | H13工具鋼 | 標準品 9-14 稼働日、カスタム品 16-26 稼働日 | 可 | 輸出規格木箱＋エアキャップ緩衝材 | ゴム、タイヤ破砕 | 図面／見本による受注生産
32 | 製品実写画像／技術図面の提供 | SA-DB-TC-32 | 二重斜角炭化タングステンブレード | Φ180x4x28mm（カスタマイズ可） | レギュラー款 6000 件、カスタム款 2700 件 | タングステンカーバイド | 標準品 8-12 稼働日、カスタム品 15-22 稼働日 | 可 | 輸出規格木箱＋エアキャップ緩衝材 | 精密スリット、超薄材料カット | 図面／見本による受注生産
33 | 製品実写画像／技術図面の提供 | SA-DB-HSS-33 | 二重斜角高速鋼ブレード | Φ220x5x32mm（カスタマイズ可） | レギュラー款 5500 件、カスタム款 2500 件 | 高速度鋼 | 標準品 7-11 稼働日、カスタム品 13-20 稼働日 | 可 | 輸出規格木箱＋エアキャップ緩衝材 | 金属箔スリット、薄鋼板裁断 | 図面／見本による受注生産
34 | 製品実写画像／技術図面の提供 | SA-SBB-TC-34 | 炭化タングステンバンドナイフ | 1000x20x1.5mm（カスタマイズ可） | レギュラー款 4000 件、カスタム款 1800 件 | タングステンカーバイド | 標準品 11-16 稼働日、カスタム品 18-28 稼働日 | 可 | 輸出規格木箱＋エアキャップ緩衝材 | 皮革カット、発泡体成形 | 図面／見本による受注生産
35 | 製品実写画像／技術図面の提供 | SA-SBB-HSS-35 | 高速鋼バンドナイフ | 800x15x1.2mm（カスタマイズ可） | レギュラー款 4500 件、カスタム款 2000 件 | 高速度鋼 | 標準品 10-15 稼働日、カスタム品 16-25 稼働日 | 可 | 輸出規格木箱＋エアキャップ緩衝材 | 布地カット、カーペット加工 | 図面／見本による受注生産
36 | 製品実写画像／技術図面の提供 | SA-MCB-TC-36 | 金属切削用炭化タングステンブレード | Φ300x8x40mm（カスタマイズ可） | レギュラー款 3500 件、カスタム款 1600 件 | タングステンカーバイド（YG6） | 標準品 12-17 稼働日、カスタム品 20-30 稼働日 | 可 | 輸出規格木箱＋エアキャップ緩衝材 | 非鉄金属カット、ステンレス鋼裁断 | 図面／見本による受注生産
37 | 製品実写画像／技術図面の提供 | SA-MCB-HSS-37 | 金属切削用高速鋼ブレード | Φ280x7x38mm（カスタマイズ可） | レギュラー款 3800 件、カスタム款 1700 件 | 高速度鋼（M42） | 標準品 11-16 稼働日、カスタム品 18-28 稼働日 | 可 | 輸出規格木箱＋エアキャップ緩衝材 | 一般鋼材カット、管材裁断 | 図面／見本による受注生産
38 | 製品実写画像／技術図面の提供 | SA-PPC-TC-38 | パイプ切削用炭化タングステンブレード | Φ160x5x26mm（カスタマイズ可） | レギュラー款 5000 件、カスタム款 2300 件 | タングステンカーバイド | 標準品 8-13 稼働日、カスタム品 15-22 稼働日 | 可 | 輸出規格木箱＋エアキャップ緩衝材 | プラスチックパイプカット、PVC管材裁断 | 図面／見本による受注生産
39 | 製品実写画像／技術図面の提供 | SA-PPC-HSS-39 | パイプ切削用高速鋼ブレード | Φ180x6x28mm（カスタマイズ可） | レギュラー款 4800 件、カスタム款 2200 件 | 高速度鋼 | 標準品 7-12 稼働日、カスタム品 13-20 稼働日 | 可 | 輸出規格木箱＋エアキャップ緩衝材 | 金属パイプカット、鋼管裁断 | 図面／見本による受注生産
40 | 製品実写画像／技術図面の提供 | SA-TCB-TC-40 | 超硬合金円形ブレード | Φ110x3x22mm（カスタマイズ可） | レギュラー款 7500 件、カスタム款 3200 件 | 超硬合金 | 標準品 6-10 稼働日、カスタム品 12-18 稼働日 | 可 | 輸出規格木箱＋エアキャップ緩衝材 | 精密機器カット、電子部品加工 | 図面／見本による受注生産
41 | 製品実写画像／技術図面の提供 | SA-TCB-SKD11-41 | SKD11円形ブレード | Φ130x4x24mm（カスタマイズ可） | レギュラー款 7000 件、カスタム款 3000 件 | SKD11 | 標準品 5-9 稼働日、カスタム品 10-16 稼働日 | 可 | 輸出規格木箱＋エアキャップ緩衝材 | 金型部品カット、機械部品加工 | 図面／見本による受注生産
42 | 製品実写画像／技術図面の提供 | SA-RCB-TC-42 | ロータリーカッター用炭化タングステンブレード | Φ200x6x30mm（カスタマイズ可） | レギュラー款 5200 件、カスタム款 2300 件 | タングステンカーバイド | 標準品 9-14 稼働日、カスタム品 16-25 稼働日 | 可 | 輸出規格木箱＋エアキャップ緩衝材 | 自動化ラインカット、連続裁断 | 図面／見本による受注生産
43 | 製品実写画像／技術図面の提供 | SA-RCB-HSS-43 | ロータリーカッター用高速鋼ブレード | Φ240x7x34mm（カスタマイズ可） | レギュラー款 4900 件、カスタム款 2100 件 | 高速度鋼 | 標準品 8-13 稼働日、カスタム品 15-22 稼働日 | 可 | 輸出規格木箱＋エアキャップ緩衝材 | 包装材料連続カット、紙品加工 | 図面／見本による受注生産
44 | 製品実写画像／技術図面の提供 | SA-WCB-TC-44 | 木材切削用炭化タングステンブレード | Φ350x10x45mm（カスタマイズ可） | レギュラー款 3200 件、カスタム款 1500 件 | タングステンカーバイド | 標準品 13-18 稼働日、カスタム品 22-32 稼働日 | 可 | 輸出規格木箱＋エアキャップ緩衝材 | 原木カット、板材加工 | 図面／見本による受注生産
45 | 製品実写画像／技術図面の提供 | SA-WCB-HSS-45 | 木材切削用高速鋼ブレード | Φ320x9x42mm（カスタマイズ可） | レギュラー款 3400 件、カスタム款 1600 件 | 高速度鋼 | 標準品 12-17 稼働日、カスタム品 20-30 稼働日 | 可 | 輸出規格木箱＋エアキャップ緩衝材 | 木版裁断、角材カット | 図面／見本による受注生産
46 | 製品実写画像／技術図面の提供 | SA-ECB-TC-46 | 電子材料用炭化タングステンブレード | Φ80x2x16mm（カスタマイズ可） | レギュラー款 6800 件、カスタム款 3000 件 | タングステンカーバイド | 標準品 7-11 稼働日、カスタム品 14-21 稼働日 | 可 | 輸出規格木箱＋エアキャップ緩衝材 | 電子薄膜、FPCカット | 図面／見本による受注生産
47 | 製品実写画像／技術図面の提供 | SA-ECB-HSS-47 | 電子材料用高速鋼ブレード | Φ90x2.5x18mm（カスタマイズ可） | レギュラー款 6500 件、カスタム款 2800 件 | 高速度鋼 | 標準品 6-10 稼働日、カスタム品 12-19 稼働日 | 可 | 輸出規格木箱＋エアキャップ緩衝材 | 電池セパレーター、電子ペーパーカット | 図面／見本による受注生産
48 | 製品実写画像／技術図面の提供 | SA-PCB-TC-48 | 製薬業界用炭化タングステンブレード | Φ70x2x14mm（カスタマイズ可） | レギュラー款 7200 件、カスタム款 3100 件 | タングステンカーバイド | 標準品 6-9 稼働日、カスタム品 11-17 稼働日 | 可 | 輸出規格木箱＋エアキャップ緩衝材 | 薬品包装カット、カプセル加工 | 図面／見本による受注生産
49 | 製品実写画像／技術図面の提供 | SA-PCB-SS-49 | 製薬業界用ステンレス鋼ブレード | Φ60x1.5x12mm（カスタマイズ可） | レギュラー款 7800 件、カスタム款 3300 件 | 316ステンレス鋼 | 標準品 5-8 稼働日、カスタム品 10-15 稼働日 | 可 | 輸出規格木箱＋エアキャップ緩衝材 | 薬用薄膜、衛生材料カット | 図面／見本による受注生産
50 | 製品実写画像／技術図面の提供 | SA-TBB-TC-50 | タバコ切削用炭化タングステンブレード | 120x40x2mm（カスタマイズ可） | レギュラー款 6000 件、カスタム款 2700 件 | タングステンカーバイド | 標準品 8-12 稼働日、カスタム品 15-22 稼働日 | 可 | 輸出規格木箱＋エアキャップ緩衝材 | たばこ裁断、たばこ薄片カット | 図面／見本による受注生産
51 | 製品実写画像／技術図面の提供 | SA-TBB-HSS-51 | タバコ切削用高速鋼ブレード | 130x45x2.5mm（カスタマイズ可） | レギュラー款 5800 件、カスタム款 2600 件 | 高速度鋼 | 標準品 7-11 稼働日、カスタム品 13-20 稼働日 | 可 | 輸出規格木箱＋エアキャップ緩衝材 | たばこ加工、巻きたばこ製造 | 図面／見本による受注生産
52 | 製品実写画像／技術図面の提供 | SA-CPB-TC-52 | 段ボール切削用炭化タングステンブレード | Φ260x6x36mm（カスタマイズ可） | レギュラー款 5300 件、カスタム款 2300 件 | タングステンカーバイド | 標準品 9-13 稼働日、カスタム品 16-24 稼働日 | 可 | 輸出規格木箱＋エアキャップ緩衝材 | 段ボール裁断、紙箱加工 | 図面／見本による受注生産
53 | 製品実写画像／技術図面の提供 | SA-CPB-HSS-53 | 段ボール切削用高速鋼ブレード | Φ240x5x34mm（カスタマイズ可） | レギュラー款 5500 件、カスタム款 2400 件 | 高速度鋼 | 標準品 8-12 稼働日、カスタム品 15-22 稼働日 | 可 | 輸出規格木箱＋エアキャップ緩衝材 | 包装箱カット、板紙スリット | 図面／見本による受注生産
54 | 製品実写画像／技術図面の提供 | SA-FCB-TC-54 | フィルム切削用炭化タングステンブレード | Φ170x3x26mm（カスタマイズ可） | レギュラー款 7000 件、カスタム款 3200 件 | タングステンカーバイド | 標準品 6-10 稼働日、カスタム品 12-18 稼働日 | 可 | 輸出規格木箱＋エアキャップ緩衝材 | プラスチックフィルム、包装フィルムカット | 図面／見本による受注生産
55 | 製品実写画像／技術図面の提供 | SA-FCB-HSS-55 | フィルム切削用高速鋼ブレード | Φ190x4x28mm（カスタマイズ可） | レギュラー款 6800 件、カスタム款 3100 件 | 高速度鋼 | 標準品 5-9 稼働日、カスタム品 10-16 稼働日 | 可 | 輸出規格木箱＋エアキャップ緩衝材 | 食品包装フィルム、保鲜膜カット | 図面／見本による受注生産
56 | 製品実写画像／技術図面の提供 | SA-RBB-TC-56 | ゴム切削用炭化タングステンブレード | Φ210x5x32mm（カスタマイズ可） | レギュラー款 4800 件、カスタム款 2100 件 | タングステンカーバイド | 標準品 10-14 稼働日、カスタム品 17-25 稼働日 | 可 | 輸出規格木箱＋エアキャップ緩衝材 | ゴム製品カット、タイヤ加工 | 図面／見本による受注生産
57 | 製品実写画像／技術図面の提供 | SA-RBB-HSS-57 | ゴム切削用高速鋼ブレード | Φ230x6x34mm（カスタマイズ可） | レギュラー款 4600 件、カスタム款 2000 件 | 高速度鋼 | 標準品 9-13 稼働日、カスタム品 16-24 稼働日 | 可 | 輸出規格木箱＋エアキャップ緩衝材 | ゴム管カット、ゴムテープ加工 | 図面／見本による受注生産
58 | 製品実写画像／技術図面の提供 | SA-CCB-TC-58 | 複合材料切削用炭化タングステンブレード | Φ150x4x25mm（カスタマイズ可） | レギュラー款 5200 件、カスタム款 2300 件 | タングステンカーバイド | 標準品 11-15 稼働日、カスタム品 18-26 稼働日 | 可 | 輸出規格木箱＋エアキャップ緩衝材 | 複合材料、炭素繊維カット | 図面／見本による受注生産
59 | 製品実写画像／技術図面の提供 | SA-CCB-HSS-59 | 複合材料切削用高速鋼ブレード | Φ160x5x26mm（カスタマイズ可） | レギュラー款 5000 件、カスタム款 2200 件 | 高速度鋼 | 標準品 10-14 稼働日、カスタム品 17-25 稼働日 | 可 | 輸出規格木箱＋エアキャップ緩衝材 | ガラス繊維、複合材料加工 | 図面／見本による受注生産
60 | 製品実写画像／技術図面の提供 | SA-SCB-TC-60 | 薄板切削用炭化タングステンブレード | Φ280x7x38mm（カスタマイズ可） | レギュラー款 3600 件、カスタム款 1700 件 | タングステンカーバイド | 標準品 12-16 稼働日、カスタム品 19-27 稼働日 | 可 | 輸出規格木箱＋エアキャップ緩衝材 | 薄鋼板、アルミ板カット | 図面／見本による受注生産
61 | 製品実写画像／技術図面の提供 | SA-SCB-HSS-61 | 薄板切削用高速鋼ブレード | Φ300x8x40mm（カスタマイズ可） | レギュラー款 3400 件、カスタム款 1600 件 | 高速度鋼 | 標準品 11-15 稼働日、カスタム品 18-26 稼働日 | 可 | 輸出規格木箱＋エアキャップ緩衝材 | 薄金属板、合金板カット | 図面／見本による受注生産
62 | 製品実写画像／技術図面の提供 | SA-DCB-TC-62 | 厚板切削用炭化タングステンブレード | Φ350x10x45mm（カスタマイズ可） | レギュラー款 3000 件、カスタム款 1400 件 | タングステンカーバイド | 標準品 13-18 稼働日、カスタム品 21-30 稼働日 | 可 | 輸出規格木箱＋エアキャップ緩衝材 | 中厚鋼板、厚合金板カット | 図面／見本による受注生産
63 | 製品実写画像／技術図面の提供 | SA-DCB-HSS-63 | 厚板切削用高速鋼ブレード | Φ330x9x43mm（カスタマイズ可） | レギュラー款 3200 件、カスタム款 1500 件 | 高速度鋼 | 標準品 12-17 稼働日、カスタム品 20-29 稼働日 | 可 | 輸出規格木箱＋エアキャップ緩衝材 | 厚鋼板、特殊鋼カット | 図面／見本による受注生産
64 | 製品実写画像／技術図面の提供 | SA-PCB-TC-64 | 紙管切削用炭化タングステンブレード | Φ120x3x22mm（カスタマイズ可） | レギュラー款 6500 件、カスタム款 2900 件 | タングステンカーバイド | 標準品 7-11 稼働日、カスタム品 14-21 稼働日 | 可 | 輸出規格木箱＋エアキャップ緩衝材 | 紙管カット、紙筒加工 | 図面／見本による受注生産
65 | 製品実写画像／技術図面の提供 | SA-PCB-HSS-65 | 紙管切削用高速鋼ブレード | Φ130x4x24mm（カスタマイズ可） | レギュラー款 6300 件、カスタム款 2800 件 | 高速度鋼 | 標準品 6-10 稼働日、カスタム品 12-19 稼働日 | 可 | 輸出規格木箱＋エアキャップ緩衝材 | 紙筒カット、紙芯加工 | 図面／見本による受注生産
66 | 製品実写画像／技術図面の提供 | SA-WSB-TC-66 | 線材切削用炭化タングステンブレード | Φ50x2x10mm（カスタマイズ可） | レギュラー款 8000 件、カスタム款 3500 件 | タングステンカーバイド | 標準品 5-8 稼働日、カスタム品 10-15 稼働日 | 可 | 輸出規格木箱＋エアキャップ緩衝材 | 金属線材、プラスチック線材カット | 図面／見本による受注生産
67 | 製品実写画像／技術図面の提供 | SA-WSB-HSS-67 | 線材切削用高速鋼ブレード | Φ60x2.5x12mm（カスタマイズ可） | レギュラー款 7800 件、カスタム款 3400 件 | 高速度鋼 | 標準品 6-9 稼働日、カスタム品 11-17 稼働日 | 可 | 輸出規格木箱＋エアキャップ緩衝材 | 電線ケーブルカット、線材加工 | 図面／見本による受注生産
68 | 製品実写画像／技術図面の提供 | SA-FSB-TC-68 | 繊維切削用炭化タングステンブレード | 100x30x2mm（カスタマイズ可） | レギュラー款 5800 件、カスタム款 2600 件 | タングステンカーバイド | 標準品 8-12 稼働日、カスタム品 15-22 稼働日 | 可 | 輸出規格木箱＋エアキャップ緩衝材 | 化学繊維、ガラス繊維カット | 図面／見本による受注生産
69 | 製品実写画像／技術図面の提供 | SA-FSB-HSS-69 | 繊維切削用高速鋼ブレード | 110x35x2.5mm（カスタマイズ可） | レギュラー款 5600 件、カスタム款 2500 件 | 高速度鋼 | 標準品 7-11 稼働日、カスタム品 13-20 稼働日 | 可 | 輸出規格木箱＋エアキャップ緩衝材 | 紡織繊維、炭素繊維カット | 図面／見本による受注生産
70 | 製品実写画像／技術図面の提供 | SA-BEB-TC-70 | 電池電極用炭化タングステンブレード | Φ90x2.5x18mm（カスタマイズ可） | レギュラー款 6200 件、カスタム款 2800 件 | タングステンカーバイド | 標準品 9-13 稼働日、カスタム品 16-24 稼働日 | 可 | 輸出規格木箱＋エアキャップ緩衝材 | 電池電極スリット、極板カット | 図面／見本による受注生産
71 | 製品実写画像／技術図面の提供 | SA-BEB-HSS-71 | 電池電極用高速鋼ブレード | Φ100x3x20mm（カスタマイズ可） | レギュラー款 6000 件、カスタム款 2700 件 | 高速度鋼 | 標準品 8-12 稼働日、カスタム品 15-22 稼働日 | 可 | 輸出規格木箱＋エアキャップ緩衝材 | 電池極板、電極材料カット | 図面／見本による受注生産
72 | 製品実写画像／技術図面の提供 | SA-CKB-TC-72 | セメント切削用炭化タングステンブレード | Φ400x12x50mm（カスタマイズ可） | レギュラー款 2500 件、カスタム款 1200 件 | タングステンカーバイド | 標準品 14-19 稼働日、カスタム品 23-32 稼働日 | 可 | 輸出規格木箱＋エアキャップ緩衝材 | セメント製品カット、コンクリートカット | 図面／見本による受注生産
73 | 製品実写画像／技術図面の提供 | SA-CKB-HSS-73 | セメント切削用高速鋼ブレード | Φ380x11x48mm（カスタマイズ可） | レギュラー款 2700 件、カスタム款 1300 件 | 高速度鋼 | 標準品 13-18 稼働日、カスタム品 22-31 稼働日 | 可 | 輸出規格木箱＋エアキャップ緩衝材 | コンクリート製品、セメント板カット | 図面／見本による受注生産
74 | 製品実写画像／技術図面の提供 | SA-GBB-TC-74 | ガラス切削用炭化タングステンブレード | Φ80x2x16mm（カスタマイズ可） | レギュラー款 4500 件、カスタム款 2000 件 | タングステンカーバイド | 標準品 10-14 稼働日、カスタム品 17-25 稼働日 | 可 | 輸出規格木箱＋エアキャップ緩衝材 | ガラスカット、ガラス製品加工 | 図面／見本による受注生産
75 | 製品実写画像／技術図面の提供 | SA-GBB-HSS-75 | ガラス切削用高速鋼ブレード | Φ90x2.5x18mm（カスタマイズ可） | レギュラー款 4300 件、カスタム款 1900 件 | 高速度鋼 | 標準品 9-13 稼働日、カスタム品 16-24 稼働日 | 可 | 輸出規格木箱＋エアキャップ緩衝材 | 薄ガラスカット、ガラス繊維加工 | 図面／見本による受注生産
76 | 製品実写画像／技術図面の提供 | SA-PPB-TC-76 | 発泡体切削用炭化タングステンブレード | 150x50x2mm（カスタマイズ可） | レギュラー款 5200 件、カスタム款 2300 件 | タングステンカーバイド | 標準品 7-11 稼働日、カスタム品 14-21 稼働日 | 可 | 輸出規格木箱＋エアキャップ緩衝材 | 発泡体カット、海綿加工 | 図面／見本による受注生産
77 | 製品実写画像／技術図面の提供 | SA-PPB-HSS-77 | 発泡体切削用高速鋼ブレード | 160x60x2.5mm（カスタマイズ可） | レギュラー款 5000 件、カスタム款 2200 件 | 高速度鋼 | 標準品 6-10 稼働日、カスタム品 12-19 稼働日 | 可 | 輸出規格木箱＋エアキャップ緩衝材 | 海綿カット、発泡製品加工 | 図面／見本による受注生産
78 | 製品実写画像／技術図面の提供 | SA-LCB-TC-78 | 大径炭化タングステンブレード | Φ610x15x60mm（カスタマイズ可） | レギュラー款 1800 件、カスタム款 800 件 | タングステンカーバイド | 標準品 18-25 稼働日、カスタム品 28-40 稼働日 | 可 | 輸出規格木箱＋エアキャップ緩衝材 | 大型板材カット、重型設備対応 | 図面／見本による受注生産
79 | 製品実写画像／技術図面の提供 | SA-LCB-HSS-79 | 大径高速鋼ブレード | Φ500x12x50mm（カスタマイズ可） | レギュラー款 2000 件、カスタム款 900 件 | 高速度鋼 | 標準品 16-22 稼働日、カスタム品 25-35 稼働日 | 可 | 輸出規格木箱＋エアキャップ緩衝材 | 大型管材カット、重型加工 | 図面／見本による受注生産
80 | 製品実写画像／技術図面の提供 | SA-SMB-TC-80 | 小型精密炭化タングステンブレード | Φ30x1x8mm（カスタマイズ可） | レギュラー款 9500 件、カスタム款 4000 件 | タングステンカーバイド | 標準品 6-9 稼働日、カスタム品 11-17 稼働日 | 可 | 輸出規格木箱＋エアキャップ緩衝材 | 微小部品カット、精密機器加工 | 図面／見本による受注生産
81 | 製品実写画像／技術図面の提供 | SA-SMB-HSS-81 | 小型精密高速鋼ブレード | Φ40x1.5x10mm（カスタマイズ可） | レギュラー款 9200 件、カスタム款 3800 件 | 高速度鋼 | 標準品 5-8 稼働日、カスタム品 10-15 稼働日 | 可 | 輸出規格木箱＋エアキャップ緩衝材 | 微小電子部品、精密部品加工 | 図面／見本による受注生産
82 | 製品実写画像／技術図面の提供 | SA-AB-TC-82 | 合金チップカッターブレード | Φ180x5x28mm（カスタマイズ可） | レギュラー款 5500 件、カスタム款 2400 件 | 合金チップ + 炭素鋼ベース | 標準品 9-13 稼働日、カスタム品 16-24 稼働日 | 可 | 輸出規格木箱＋エアキャップ緩衝材 | 混合材料カット、多用途加工 | 図面／見本による受注生産
83 | 製品実写画像／技術図面の提供 | SA-AB-HSS-83 | 合金チップ高速鋼ブレード | Φ200x6x30mm（カスタマイズ可） | レギュラー款 5300 件、カスタム款 2300 件 | 合金チップ + 高速度鋼ベース | 標準品 8-12 稼働日、カスタム品 15-22 稼働日 | 可 | 輸出規格木箱＋エアキャップ緩衝材 | 複合材料カット、多機能加工 | 図面／見本による受注生産
84 | 製品実写画像／技術図面の提供 | SA-WRB-TC-84 | 耐磨耗炭化タングステンブレード | Φ220x6x34mm（カスタマイズ可） | レギュラー款 4800 件、カスタム款 2100 件 | 耐磨耗タングステンカーバイド | 標準品 11-15 稼働日、カスタム品 18-26 稼働日 | 可 | 輸出規格木箱＋エアキャップ緩衝材 | 高耐磨耗材料カット、長期使用場景 | 図面／見本による受注生産
85 | 製品実写画像／技術図面の提供 | SA-WRB-HSS-85 | 耐磨耗高速鋼ブレード | Φ240x7x36mm（カスタマイズ可） | レギュラー款 4600 件、カスタム款 2000 件 | 耐磨耗高速度鋼 | 標準品 10-14 稼働日、カスタム品 17-25 稼働日 | 可 | 輸出規格木箱＋エアキャップ緩衝材 | 耐磨耗材料加工、高頻度使用場景 | 図面／見本による受注生産
86 | 製品実写画像／技術図面の提供 | SA-CFB-TC-86 | 冷凍切削用炭化タングステンブレード | Φ150x4x25mm（カスタマイズ可） | レギュラー款 5000 件、カスタム款 2200 件 | 低温用タングステンカーバイド | 標準品 12-16 稼働日、カスタム品 19-27 稼働日 | 可 | 輸出規格木箱＋エアキャップ緩衝材 | 冷凍食品カット、低温材料加工 | 図面／見本による受注生産
87 | 製品実写画像／技術図面の提供 | SA-CFB-HSS-87 | 冷凍切削用高速鋼ブレード | Φ160x5x26mm（カスタマイズ可） | レギュラー款 4800 件、カスタム款 2100 件 | 低温用高速度鋼 | 標準品 11-15 稼働日、カスタム品 18-26 稼働日 | 可 | 輸出規格木箱＋エアキャップ緩衝材 | 冷凍肉カット、低温材料加工 | 図面／見本による受注生産
88 | 製品実写画像／技術図面の提供 | SA-HHB-TC-88 | 高温切削用炭化タングステンブレード | Φ170x5x27mm（カスタマイズ可） | レギュラー款 4500 件、カスタム款 2000 件 | 高温用タングステンカーバイド | 標準品 13-17 稼働日、カスタム品 20-28 稼働日 | 可 | 輸出規格木箱＋エアキャップ緩衝材 | 高温材料カット、熱加工場景 | 図面／見本による受注生産
89 | 製品実写画像／技術図面の提供 | SA-HHB-HSS-89 | 高温切削用高速鋼ブレード | Φ180x6x28mm（カスタマイズ可） | レギュラー款 4300 件、カスタム款 1900 件 | 高温用高速度鋼 | 標準品 12-16 稼働日、カスタム品 19-27 稼働日 | 可 | 輸出規格木箱＋エアキャップ緩衝材 | 高温合金カット、熱加工場景 | 図面／見本による受注生産
90 | 製品実写画像／技術図面の提供 | SA-USB-TC-90 | 超音波切削用炭化タングステンブレード | 100x40x2mm（カスタマイズ可） | レギュラー款 5200 件、カスタム款 2300 件 | タングステンカーバイド | 標準品 10-14 稼働日、カスタム品 17-25 稼働日 | 可 | 輸出規格木箱＋エアキャップ緩衝材 | 超音波設備対応、精密カット | 図面／見本による受注生産
91 | 製品実写画像／技術図面の提供 | SA-USB-HSS-91 | 超音波切削用高速鋼ブレード | 110x45x2.5mm（カスタマイズ可） | レギュラー款 5000 件、カスタム款 2200 件 | 高速度鋼 | 標準品 9-13 稼働日、カスタム品 16-24 稼働日 | 可 | 輸出規格木箱＋エアキャップ緩衝材 | 超音波カット設備、精密加工 | 図面／見本による受注生産
92 | 製品実写画像／技術図面の提供 | SA-LCB-TC-92 | レーザーカット対応炭化タングステンブレード | Φ280x7x38mm（カスタマイズ可） | レギュラー款 3800 件、カスタム款 1700 件 | タングステンカーバイド | 標準品 12-16 稼働日、カスタム品 19-27 稼働日 | 可 | 輸出規格木箱＋エアキャップ緩衝材 | レーザーカット補助、対応加工 | 図面／見本による受注生産
93 | 製品実写画像／技術図面の提供 | SA-LCB-HSS-93 | レーザーカット対応高速鋼ブレード | Φ300x8x40mm（カスタマイズ可） | レギュラー款 3600 件、カスタム款 1600 件 | 高速度鋼 | 標準品 11-15 稼働日、カスタム品 18-26 稼働日 | 可 | 輸出規格木箱＋エアキャップ緩衝材 | レーザーカット対応、補助加工 | 図面／見本による受注生産
94 | 製品実写画像／技術図面の提供 | SA-WCB-TC-94 | ウォータージェットカット対応炭化タングステンブレード | Φ120x3x22mm（カスタマイズ可） | レギュラー款 6000 件、カスタム款 2700 件 | タングステンカーバイド | 標準品 8-12 稼働日、カスタム品 15-22 稼働日 | 可 | 輸出規格木箱＋エアキャップ緩衝材 | 水jetカット対応、補助カット | 図面／見本による受注生産
95 | 製品実写画像／技術図面の提供 | SA-WCB-HSS-95 | ウォータージェットカット対応高速鋼ブレード | Φ130x4x24mm（カスタマイズ可） | レギュラー款 5800 件、カスタム款 2600 件 | 高速度鋼 | 標準品 7-11 稼働日、カスタム品 13-20 稼働日 | 可 | 輸出規格木箱＋エアキャップ緩衝材 | 水jetカット対応、補助加工 | 図面／見本による受注生産
96 | 製品実写画像／技術図面の提供 | SA-ACB-TC-96 | 自動化設備用炭化タングステンブレード | Φ140x4x25mm（カスタマイズ可） | レギュラー款 6200 件、カスタム款 2800 件 | タングステンカーバイド | 標準品 7-11 稼働日、カスタム品 14-21 稼働日 | 可 | 輸出規格木箱＋エアキャップ緩衝材 | 自動化生産ライン、智能設備対応 | 図面／見本による受注生産
97 | 製品実写画像／技術図面の提供 | SA-ACB-HSS-97 | 自動化設備用高速鋼ブレード | Φ150x5x26mm（カスタマイズ可） | レギュラー款 6000 件、カスタム款 2700 件 | 高速度鋼 | 標準品 6-10 稼働日、カスタム品 12-19 稼働日 | 可 | 輸出規格木箱＋エアキャップ緩衝材 | 智能設備、自動化加工対応 | 図面／見本による受注生産
98 | 製品実写画像／技術図面の提供 | SA-MMB-TC-98 | 医療設備用炭化タングステンブレード | Φ70x2x14mm（カスタマイズ可） | レギュラー款 7000 件、カスタム款 3100 件 | 医療用タングステンカーバイド | 標準品 9-13 稼働日、カスタム品 16-24 稼働日 | 可 | 輸出規格木箱＋エアキャップ緩衝材 | 医療設備、手術器械対応 | 図面／見本による受注生産
99 | 製品実写画像／技術図面の提供 | SA-MMB-SS-99 | 医療設備用ステンレス鋼ブレード | Φ60x1.5x12mm（カスタマイズ可） | レギュラー款 7500 件、カスタム款 3300 件 | 医療用ステンレス鋼 | 標準品 6-9 稼働日、カスタム品 11-17 稼働日 | 可 | 輸出規格木箱＋エアキャップ緩衝材 | 医療器材、衛生設備対応 | 図面／見本による受注生産
100 | 製品実写画像／技術図面の提供 | SA-UNB-TC-100 | 汎用炭化タングステンブレード | Φ200x5x30mm（カスタマイズ可） | レギュラー款 6500 件、カスタム款 2900 件 | タングステンカーバイド | 標準品 8-12 稼働日、カスタム品 15-22 稼働日 | 可 | 輸出規格木箱＋エアキャップ緩衝材 | 汎用カット場景、多業界適合 | 図面／見本による受注生産

## Sheet2
タングステンカーバイド（YG8）
高速度鋼（M2）
304ステンレス鋼
Cr12MoV
SKD11
合金鋼 + タングステンカーバイド鋳込み
高速度鋼（HSS）
SKD11
D2鋼
タングステンカーバイド（TC）
高速度鋼（M35）
9CrSi
Cr12MoV
SKD11
D2鋼
高速度鋼（HSS）
Cr12MoV
YG8タングステンカーバイド
高速度鋼（M2）
合金工具鋼
Cr12MoV
タングステンカーバイド
高速度鋼
タングステンカーバイド（TC）
高速度鋼（M2）
タングステンカーバイド
SKD11
T8高炭素鋼
65Mnバネ鋼
タングステンカーバイド鋳込み
H13工具鋼
タングステンカーバイド
高速度鋼
タングステンカーバイド
高速度鋼
タングステンカーバイド（YG6）
高速度鋼（M42）
タングステンカーバイド
高速度鋼
超硬合金
SKD11
タングステンカーバイド
高速度鋼
タングステンカーバイド
高速度鋼
タングステンカーバイド
高速度鋼
タングステンカーバイド
316ステンレス鋼
タングステンカーバイド
高速度鋼
タングステンカーバイド
高速度鋼
タングステンカーバイド
高速度鋼
タングステンカーバイド
高速度鋼
タングステンカーバイド
高速度鋼
タングステンカーバイド
高速度鋼
タングステンカーバイド
高速度鋼
タングステンカーバイド
高速度鋼
タングステンカーバイド
高速度鋼
タングステンカーバイド
高速度鋼
タングステンカーバイド
高速度鋼
タングステンカーバイド
高速度鋼
タングステンカーバイド
高速度鋼
タングステンカーバイド
高速度鋼
タングステンカーバイド
高速度鋼
合金チップ + 炭素鋼ベース
合金チップ + 高速度鋼ベース
耐磨耗タングステンカーバイド
耐磨耗高速度鋼
低温用タングステンカーバイド
低温用高速度鋼
高温用タングステンカーバイド
高温用高速度鋼
タングステンカーバイド
高速度鋼
タングステンカーバイド
高速度鋼
タングステンカーバイド
高速度鋼
タングステンカーバイド
高速度鋼
医療用タングステンカーバイド
医療用ステンレス鋼
タングステンカーバイド